## HP用
御中
飫肥デッキ在庫表
2025-01-11
【～ 飫肥杉の赤身だけを使用したデッキ～】
用途 | 乾燥方法 |  |  | 形状 | サイズ |  | 長さ | 在庫数
[5 empty] | 厚み(mm) | 巾(mm) | (mm) | (本)
床板 | 天然乾燥 |  |  |  | 38 | 90 | 4000 | 197
|  |  |  | S4S |  |  | 3000 | 74
|  |  |  | E4E(R6) |  |  | 2000 | 0
[7 empty] | 1000 | 0
床板 | 天然乾燥 |  |  |  | 38 | 140 | 4000 | 280
|  |  |  | S4S |  |  | 3000 | 114
|  |  |  | E4E(R6) |  |  | 2000 | 0
[7 empty] | 1000 | 0
大引 | 人工乾燥 |  |  | S4S | 90 | 90 | 4000 | 60
|  |  |  | E4E(R3) |  |  | 3000 | 60
※ S4S(4面プレーナー仕上げ) E4E(4面取り) R6(半径6mm) R3(半径3mm)
※ 別途、運送代が掛かります。
＜品質に関して＞
注入
・ 注入処理は、施しておりません。
グレード
・ デッキ材使用としてのグレードになります。
・ 節有りになります。大きさや数量は、制限無しになります。
・ 貫通の抜け節は、無しになります。
収縮
・ 床材につきましては、天然乾燥の為に含水率が30%～40%程度あります。施工後に収縮します。
割れ
・ 巾方向 ：貫通の割れは、長さに対して5%まで許容になります。 (3.0mで15cm / 4.0mで20cm)
・ 巾方向 ：糸状の割れは、長さに対して制限なしになります。
汚れ
・ 巾の1面に対しての軽微なものは許容になります。
★ 毎日の在庫状況をホームページより御確認頂けます。
（HPアドレス）https://www.kitakyushu-woods.co.jp
北九州ウッド株式会社 |  |  |  |  | TEL：093-592-6111
FAX：093-592-6122